## materiales
Anexo A NCh853
Material | Dens. Aparente kg/m3 | λ W/(mK)
Agua liquida a 0°C - (d:1000) | 1000 | 0.59
Agua liquida a 94°C - (d:1000) | 1000 | 0.69
Aire quieto a 0°C - (d:0,0012) | 0.0012 | 0.024
Aire quieto a 100°C - (d:-) | - | 0.031
Adobe - (d:1100-1800) | 1100-1800 | 0.9
Aluminio - (d:2700) | 2700 | 210
Arcilla - (d:2100) | 2100 | 0.93
Arcilla Expandida - (d:300) | 300 | 0.09
Arcilla Expandida - (d:450) | 450 | 0.11
Arena - (d:1500) | 1500 | 0.58
Aserrín de madera - (d:190) | 190 | 0.06
Asfaltos - (d:1700) | 1700 | 0.7
Azulejos - (d:-) | - | 1.05
Baldosas cerámicas - (d:-) | - | 1.75
Betún - (d:1050) | 1050 | 0.16
Bronce - (d:8500) | 8500 | 64
Cascote de Ladrillo - (d:1300) | 1300 | 0.41
Capotillo de arroz - (d:117) | 117 | 0.06
Cebada - (d:470) | 470 | 0.07
Cobre - (d:8930) | 8930 | 380
Escorias - (d:800) | 800 | 0.25
Escorias - (d:1000) | 1000 | 0.29
Escorias - (d:1200) | 1200 | 0.34
Escorias - (d:1400) | 1400 | 0.41
Enlucido de yeso - (d:800) | 800 | 0.35
Enlucido de yeso - (d:1000) | 1000 | 0.44
Enlucido de yeso - (d:1200) | 1200 | 0.56
Enlucido de yeso con perlita - (d:570) | 570 | 0.18
Fibrocemento - (d:920) | 920 | 0.22
Fibrocemento - (d:1000) | 1000 | 0.23
Fibrocemento - (d:1135) | 1135 | 0.23
Fundición y acero - (d:7850) | 7850 | 58
Grava rodada o de machaqueo - (d:1700) | 1700 | 0.81
Hormigón armado (normal) - (d:2400) | 2400 | 1.63
Hormigón con áridos ligeros - (d:1000) | 1000 | 0.33
Hormigón con áridos ligeros - (d:1400) | 1400 | 0.55
Hormigón celular con áridos silíceos - (d:600) | 600 | 0.34
Hormigón celular con áridos silíceos - (d:1000) | 1000 | 0.67
Hormigón celular con áridos silíceos - (d:1400) | 1400 | 1.09
Hormigón celular sin áridos - (d:305) | 305 | 0.09
Hormigón en masa con grava normal: -Con áridos ligeros - (d:1600) | 1600 | 0.73
Hormigón en masa con grava normal:-Con áridos ordinarios, sin vibrar - (d:2000) | 2000 | 1.16
Hormigón en masa con grava normal:-Con áridos ordinarios, vibrados - (d:2400) | 2400 | 1.63
Hormigón en masa con arcilla Expandida - (d:500) | 500 | 0.12
Hormigón en masa con arcilla Expandida - (d:1500) | 1500 | 0.55
Hormigón con cenizas - (d:1000) | 1000 | 0.41
Hormigón con escorias de altos hornos - (d:600) | 600 | 0.17
Hormigón con escorias de altos hornos - (d:800) | 800 | 0.22
Hormigón con escorias de altos hornos - (d:1000) | 1000 | 0.3
Hormigón normal, con áridos silíceos - (d:600) | 600 | 0.34
Hormigón normal, con áridos silíceos - (d:800) | 800 | 0.49
Hormigón normal, con áridos silíceos - (d:1000) | 1000 | 0.67
Hormgón de viruta de madera - (d:450-650) | 450-650 | 0.26
Hormigón de fibras de madera - (d:300-400) | 300-400 | 0.12
Hormigón de fibras de madera - (d:400-500) | 400-500 | 0.14
Hormigón de fibras de madera - (d:500-600) | 500-600 | 0.16
Hormigón liviano a base de cascarilla de arroz - (d:570) | 570 | 0.128
Hormigón liviano a base de cascarilla de arroz - (d:780) | 780 | 0.186
Hormigón liviano a base de cascarilla de arroz - (d:850) | 850 | 0.209
Hormigón liviano a base de cascarilla de arroz - (d:1200) | 1200 | 0.326
Hormigón liviano a base de poliestireno expandido - (d:260) | 260 | 0.088
Hormigón liviano a base de poliestireno expandido - (d:320) | 320 | 0.105
Hormigón liviano a base de poliestireno expandido - (d:430) | 430 | 0.134
Hormigón liviano a base de poliestireno expandido - (d:640) | 640 | 0.214
Hormigón liviano a base de poliestireno expandido - (d:840) | 840 | 0.269
Hormigón liviano a base de poliestireno expandido - (d:1100) | 1100 | 0.387
Ladrillo macizo hecho a máquina - (d:1000) | 1000 | 0.46
Ladrillo macizo hecho a máquina - (d:1200) | 1200 | 0.52
Ladrillo macizo hecho a máquina - (d:1400) | 1400 | 0.6
Ladrillo macizo hecho a máquina - (d:1800) | 1800 | 0.79
Ladrillo macizo hecho a máquina - (d:2000) | 2000 | 1
Ladrillo hecho a mano - (d:-) | - | 0.5
Laminas bituminosas - (d:1100) | 1100 | 0.19
Lana de Amianto - (d:100) | 100 | 0.061
Lana de Amianto - (d:200) | 200 | 0.063
Lana de Amianto - (d:400) | 400 | 0.12
Lana mineral, colchoneta libre - (d:40) | 40 | 0.042
Lana mineral, colchoneta libre - (d:50) | 50 | 0.041
Lana mineral, colchoneta libre - (d:70) | 70 | 0.038
Lana mineral, colchoneta libre - (d:90) | 90 | 0.037
Lana mineral, colchoneta libre - (d:110) | 110 | 0.04
Lana mineral, colchoneta libre - (d:120) | 120 | 0.042
Lana mineral granulada - (d:20) | 20 | 0.069
Lana mineral granulada - (d:30) | 30 | 0.06
Lana mineral granulada - (d:40) | 40 | 0.055
Lana mineral granulada - (d:60) | 60 | 0.048
Lana mineral granulada - (d:80) | 80 | 0.044
Lana mineral granulada - (d:100) | 100 | 0.041
Lana mineral granulada - (d:120) | 120 | 0.042
Lana mineral granulada - (d:140) | 140 | 0.042
Linóleo - (d:1200) | 1200 | 0.19
Madera: álamo - (d:380) | 380 | 0.091
Madera: alerce - (d:560) | 560 | 0.134
Madera: coigüe - (d:670) | 670 | 0.145
Madera: lingue - (d:640) | 640 | 0.136
Madera: pino insigne - (d:410) | 410 | 0.104
Madera: raulí - (d:580) | 580 | 0.121
Madera: roble - (d:800) | 800 | 0.157
Maderas, tableros aglomerados de particulas - (d:400) | 400 | 0.095
Maderas, tableros aglomerados de particulas - (d:420) | 420 | 0.094
Maderas, tableros aglomerados de particulas - (d:460) | 460 | 0.098
Maderas, tableros aglomerados de particulas - (d:560) | 560 | 0.102
Maderas, tableros aglomerados de particulas - (d:600) | 600 | 0.103
Maderas, tableros aglomerados de particulas - (d:620) | 620 | 0.105
Maderas, tableros aglomerados de particulas - (d:650) | 650 | 0.106
Maderas, tableros de fibra - (d:850) | 850 | 0.23
Maderas, tableros de fibra - (d:930) | 930 | 0.26
Maderas, tableros de fibra - (d:1030) | 1030 | 0.28
Marmol - (d:2500-2850) | 2500-2850 | 2,0-3,5
Mosquetas, alfombras - (d:1000) | 1000 | 0.05
Morteros de cal y bastardos - (d:1600) | 1600 | 0.87
Morteros de cemento - (d:2000) | 2000 | 1.4
Papel - (d:1000) | 1000 | 0.13
Perlita expandida - (d:90) | 90 | 0.05
Plancha de corcho - (d:100) | 100 | 0.04
Plancha de corcho - (d:200) | 200 | 0.047
Plancha de corcho - (d:300) | 300 | 0.058
Plancha de corcho - (d:400) | 400 | 0.066
Plancha de corcho - (d:500) | 500 | 0.074
Plomo - (d:11300) | 11300 | 35
Poliestireno expandido - (d:10) | 10 | 0.043
Poliestireno expandido - (d:15) | 15 | 0.0413
Poliestireno expandido - (d:20) | 20 | 0.0384
Poliestireno expandido - (d:30) | 30 | 0.0361
Poliuretano expandido - (d:25) | 25 | 0.0272
Poliuretano expandido - (d:30) | 30 | 0.0262
Poliuretano expandido - (d:40) | 40 | 0.025
Poliuretano expandido - (d:45) | 45 | 0.0245
Poliuretano expandido - (d:60) | 60 | 0.0254
Poliuretano expandido - (d:70) | 70 | 0.0274
Productos minerales en polvo (kieselgur, polvo mineral) - (d:200) | 200 | 0.08
Productos minerales en polvo (kieselgur, polvo mineral) - (d:400) | 400 | 0.12
Productos minerales en polvo (kieselgur, polvo mineral) - (d:600) | 600 | 0.16
Productos minerales en polvo (kieselgur, polvo mineral) - (d:800) | 800 | 0.21
Productos minerales en polvo (kieselgur, polvo mineral) - (d:1000) | 1000 | 0.27
Productos minerales en polvo (kieselgur, polvo mineral) - (d:1200) | 1200 | 0.34
Productos minerales en polvo (kieselgur, polvo mineral) - (d:1400) | 1400 | 0.4
Rocas compactadas - (d:2500-3000) | 2500-3000 | 3.5
Rocas porosas - (d:1700-2500) | 1700-2500 | 2.33
Vermiculita en partículas - (d:99) | 99 | 0.047
Vermiculita expandida - (d:100) | 100 | 0.07
Vidrio Plano - (d:2500) | 2500 | 1.2
Yeso cartón - (d:650) | 650 | 0.24
Yeso cartón - (d:700) | 700 | 0.26
Yeso cartón - (d:870) | 870 | 0.31
OSB LP 9,5 - (d:700) | 700 | 0.13 | Ensayo Idiem N°448.699-6
OSB LP 11 - (d:690) | 690 | 0.12 | Ensayo Idiem N°448.699-3
OSB LP 15 - (d:685) | 685 | 0.14 | Ensayo Idiem N°448.699-1
Lana de vidrio - (d:10) | 10 | 0.044 | Ensayo Idiem N°409.927 | Manual reglamentación térmica parte 4
Lana de vidrio - (d:11) | 11 | 0.0424 | Ensayo Idiem N°409.927 | Manual reglamentación térmica parte 4
Lana de vidrio - (d:12) | 12 | 0.041 | Ensayo Idiem N°409.927 | Manual reglamentación térmica parte 4
Lana de vidrio - (d:13,1) | 13.1 | 0.04 | Ensayo Idiem N°409.927 | Manual reglamentación térmica parte 4
0

## ejemplos
Ejemplo N°1 presentación
| Material | e | λ | R=e/λ
| Tablero aglomerado de partículas | 0.0111 | 0.103 | 0.107767
Ejemplo N°2 presentación
| Material | e (metros) | λ | R=e/λ |  | Fuente de λ
| Rsi |  |  | 0.12 |  | NCh 853
| Hormigón armado | 0.2 | 1.63 | 0.1226994 |  | NCh 853
| Adhesivo EIFS (mortero) | 0.002 | 1.4 | 0.001428571 |  | NCh 853
| Poliestireno | 0.11 | 0.0413 | 2.663438 |  | NCh 853
| Rse |  |  | 0.05 |  | NCh 853
|  |  | R | 2.957566
|  |  | U | 0.3381158
Ejemplo N°3 presentación
| Aislación (0,86) | [7 empty] | Estructura (0,14)
| Material | e | λ | R=e/λ |  | Fuente de λ |  |  | Material | e | λ | R=e/λ | Fuente de λ
| Rsi |  |  | 0.12 |  | NCh 853 |  |  | Rsi |  |  | 0.12 | NCh 853
| Yeso cartón 650 Kg/m3 | 0.015 | 0.24 | 0.0625 |  | NCh 853 |  |  | Yeso cartón 650 Kg/m3 | 0.015 | 0.24 | 0.0625 | NCh 853
| Lana de vidrio 12kg/m3 | 0.12 | 0.041 | 2.926829 |  | Manual RT |  |  | Pie Derecho Pino 2x5" | 0.125 | 0.104 | 1.201923 | NCh 853
| Camara de Aire E 0,82 | 0.005 |  | 0.105 |  | NCh 853 |  |  | Fibrocemento 920 Kg/m3 | 0.006 | 0.22 | 0.02727273 | NCh 853
| Fibrocemento 920 Kg/m3 | 0.006 | 0.22 | 0.02727273 |  | NCh 853 |  |  | Rse |  |  | 0.05 | NCh 853
| Rse |  |  | 0.05 |  | NCh 854 |  |  |  |  | R | 1.461696
|  |  | R | 3.291602 | [6 empty] | U | 0.6841369
|  |  | U | 0.3038034
[8 empty] | U pond | 0.3570501
Ejemplo N°4 presentación
| Aislación (0,86) | [7 empty] | Estructura (0,14)
| Material | e | λ | R=e/λ |  | Fuente de λ |  |  | Material | e | λ | R=e/λ | Fuente de λ
| Rsi |  |  | 0.12 |  | NCh 853 |  |  | Rsi |  |  | 0.12 | NCh 853
| Yeso cartón 650 Kg/m3 | 0.015 | 0.24 | 0.0625 |  | NCh 853 |  |  | Yeso cartón 650 Kg/m3 | 0.015 | 0.24 | 0.0625 | NCh 853
| Lana de vidrio 12kg/m3 | 0.12 | 0.041 | 2.926829 |  | Manual RT |  |  | Pie Derecho Pino 2x5" | 0.125 | 0.104 | 1.201923 | NCh 853
| Camara de Aire E 0,82 | 0.005 |  | 0.17 |  | NCh 853 |  |  | Fibrocemento 920 Kg/m3 | 0.006 | 0.22 | 0.02727273 | NCh 853
| Fibrocemento 920 Kg/m3 | 0.006 | 0.22 | 0.02727273 |  | NCh 853 |  |  | Rse |  |  | 0.05 | NCh 853
| Rse |  |  | 0.05 |  | NCh 854 |  |  |  |  | R | 1.461696
|  |  | R | 3.356602 | [6 empty] | U | 0.6841369
|  |  | U | 0.2979203
[8 empty] | U pond | 0.3519907
1.3 MURO 1
1 (aislacion)
| e | cond | R
rsi |  |  | 0.12 |  |  | Tabla 2 NCh853. Flujo horizontal
yeso carton | 0.015 | 0.24 | 0.0625 |  |  | Tabla A1 NCh853 - densidad 650 Kg/m3
Lana de Vidrio 12 kg/m3 | 0.09 | 0.041 | 2.195122 |  |  | Manual RT
OSB | 0.0111 | 0.12 | 0.0925 |  |  | Ensayo Idiem N°448.699-3 densidad 648Kg/m3
Siding fibrocemento | 0.006 | 0.22 | 0.02727273 |  |  | Tabla A1 NCh853. Fibrocemento densidad 920 Kg/m3
rse |  |  | 0.05 |  |  | Tabla 2 NCh853. Flujo horizontal
|  |  | 2.547395 | 0.3925579 | U1
2 (metalcon)
| e | cond | R
rsi |  |  | 0
yeso carton | 0.015 | 0.24 | 0.0625
Metalcon 90CA085 |  | 58 | 0.2356518 |  |  | Tabla A1 NCh853 - fundición y acero
OSB | 0.0095 | 0.12 | 0.07916667
Siding fibrocemento | 0.006 | 0.22 | 0.02727273
rse |  |  | 0 |  |  |  | L = | 0.038 | Rmetalcon= | 0.2356518
|  |  | 0.4045912 | 2.471631 | U2 |  | e' = | 0.00085 | No considero la parte de la formula
[7 empty] | λ = | 58 | que involucra Rsi y Rse pues el perfil
[7 empty] | H = | 0.09 | no esta en contacto con el exterior
| cond | %
U1 | 0.3925579 | 0.9
U2 | 2.471631 | 0.1
U ponderado Muro 1 | 0.6004652
Puerta
Hoja+cámara de aire
| e | cond | R
rsi |  |  | 0.12
MDF | 0.006 | 0.103 | 0.05825243
cámara de aire | 0.025 |  | 0.165
MDF | 0.006 | 0.103 | 0.05825243
rse |  |  | 0.05
|  |  | 0.4515049 | 2.214816 | U1
Hoja+bastidor
| e | cond | R
rsi |  |  | 0.12
MDF | 0.006 | 0.103 | 0.05825243
Bastidor | 0.025 | 0.23 | 0.1086957
MDF | 0.006 | 0.103 | 0.05825243
rse |  |  | 0.05
|  |  | 0.3952005 | 2.530361 | U2
| cond | %
U1 | 2.214816 | 0.814
U2 | 2.530361 | 0.186
U ponderado puerta | 2.273507
Marco
| e | cond | R
rsi |  |  | 0.12
marco | 0.09 | 0.23 | 0.3913043
rse |  |  | 0.05
|  |  | 0.5613043 | 1.781565 | U2
| cond | area
Upueta | 2.273507 | 2.124
Umarco | 1.781565 | 0.02
U ponderado complejo de puerta | 2.268918
Puerta rellena
Hoja+poliestireno
| e | cond | R
rsi |  |  | 0.12
MDF | 0.006 | 0.103 | 0.05825243
Poliestireno | 0.025 | 0.043 | 0.5813953
MDF | 0.006 | 0.103 | 0.05825243
rse |  |  | 0.05
|  |  | 0.8679002 | 1.152206 | U1
Hoja+bastidor
| e | cond | R
rsi |  |  | 0.12
MDF | 0.006 | 0.103 | 0.05825243
Bastidor | 0.025 | 0.23 | 0.1086957
MDF | 0.006 | 0.103 | 0.05825243
rse |  |  | 0.05
|  |  | 0.3952005 | 2.530361 | U2
| cond | %
U1 | 1.152206 | 0.814
U2 | 2.530361 | 0.186
U ponderado puerta | 1.408543
Marco
| e | cond | R
rsi |  |  | 0.12
marco | 0.09 | 0.23 | 0.3913043
rse |  |  | 0.05
|  |  | 0.5613043 | 1.781565 | U3
| cond | area
Upueta | 1.408543 | 2.124
Umarco | 1.781565 | 0.02
U ponderado complejo de puerta | 1.412023
Puerta de madera
| e | cond | R
rsi |  |  | 0.12
Pino | 0.045 | 0.104 | 0.4326923
rse |  |  | 0.05
|  |  | 0.6026923 | 1.659221 | U1
Marco
| e | cond | R
rsi |  |  | 0.12
marco | 0.09 | 0.23 | 0.3913043
rse |  |  | 0.05
|  |  | 0.5613043 | 1.781565 | U2
| cond | area
Upueta | 1.659221 | 2.124
Umarco | 1.781565 | 0.02
U ponderado complejo de puerta | 1.660363

## ejemplo sip
ejemplo R100
aislante | Espesor | cond. | R | R100
poliestireno 15kg/m3 | 0.12 | 0.0413 | 2.905569 | 290.5569
MURO sip
Tabique zona seca fachada Zinc Alum (ventilada)
Muro sip + aislacion
| e | cond | R
rsi |  |  | 0.12 |  | Tabla 2 NCh853. Flujo horizontal
Plancha Yeso cartón | 0.01 | 0.24 | 0.04166667 |  | Tabla A1 NCh853 - Yeso-Cartón, densidad 650 Kg/m3
Poliestireno Expandido 15kg/m3 | 0.02 | 0.0413 | 0.4842615
OSB | 0.0111 | 0.12 | 0.0925 |  | Ensayo Idiem N°448.699-3 densidad 648 Kg/m3
Poliestireno Expandido 15kg/m3 | 0.0918 | 0.0413 | 2.22276 |  | Tabla A1 NCh853 - Poliestireno expandido, densidad 15 Kg/m3
OSB | 0.0111 | 0.12 | 0.0925 |  | Ensayo Idiem N°448.699-3 densidad 648 Kg/m3
rse |  |  | 0.12 |  | Tabla 2 NCh853. Flujo horizontal de separación con camara de aire
|  |  | 3.173688 | 0.3150908 | U1
Muro sip + madera
| e | cond | R
rsi |  |  | 0.12
Plancha Yeso cartón | 0.01 | 0.24 | 0.04166667
Poliestireno Expandido 15kg/m3 | 0.02 | 0.0413 | 0.4842615
OSB | 0.0111 | 0.12 | 0.0925
Madera 41x54 Pino | 0.092 | 0.104 | 0.8846154 |  | Tabla A1 NCh853 - maderas, pino insigne, densidad 410 Kg/m3
OSB | 0.0111 | 0.12 | 0.0925
rse |  |  | 0.12
|  |  | 1.835544 | 0.5447978 | U2
Muro sip + aislación + clavija
| e | cond | R
rsi |  |  | 0.12
Plancha Yeso cartón | 0.01 | 0.24 | 0.04166667
Poliestireno Expandido 15kg/m3 | 0.02 | 0.0413 | 0.4842615
OSB + OSB clavija | 0.0222 | 0.12 | 0.185
Poliestireno Expandido 15kg/m3 | 0.0696 | 0.0413 | 1.68523
OSB + OSB clavija | 0.0222 | 0.12 | 0.185
rse |  |  | 0.12
|  |  | 2.821158 | 0.3544643 | U1
| cond | % |  |  |  |  | %
U1 | 0.3150908 | 91.84695 |  |  | A panel | 2.9768 | 100
U2 | 0.5447978 | 4.985219 |  |  | A madera | 0.1484 | 4.985219
U3 | 0.3544643 | 3.167831 |  |  | A clavija | 0.0943 | 3.167831
U ponderado Muro sip | 0.3277895

## Hoja3
R
Convección interior | Rsi | 0.12
Convección exterior | Rse | 0.05
Parte Principal del muro | % | 0.85
Capas de Materiales | k | e (mm) | R
OSB LP 15 - (d:685) | 1.4

## R100
| Material Aislante | Dens. aparente
|  | kg/m3 | espesor (m) | λ (W/(mK)) | R100 |  | ORIGEN λ
R100 Capa única | Lana de vidrio | 12 | 0.12 | 0.041 | 292.6829 | ok, cumple para muro | manual reglam.
R100 Capa única | Poliestireno | 10 | 0.125 | 0.043 | 290.6977 | ok, cumple para muro | NCh 853-2007 |  |  | ACONDICIONAMIENTO TERMICO
R100 Capa única | Poliuretano proyectado | 45 | 0.075 | 0.0245 | 306.1224 | ok, cumple para muro | NCh 853-2007
R100 Capa única | Lana Mineral | 40 | 0.12 | 0.042 | 285.7143 | ok, cumple para muro | NCh 853-2007 |  |  | U *
R100 Capa única | Lana de vidrio | 12 | 0.17 | 0.041 | 414.6341 | ok, cumple para cielo | manual reglam. |  |  | TECHO | MURO | PISO VENTILADO | VENTANA | PUERTA
R100 Capa única | Lana de vidrio | 12 | 0.13 | 0.041 | 317.0732 | ok, cumple para piso | manual reglam. |  |  | 0.25 | 0.35 | 0.32 | 3.6 | 1.7
[10 empty] | R100 (R x 100) |  |  | VENTANA | PUERTA
[10 empty] | TECHO | MURO | PISO VENTILADO | ciertas ventana termopanel DVH | puerta y marco de madera, espesor mínimo de la puerta 4.5cm (sin rebajes)
[10 empty] | 400 | 286 | 313
| Piso ventilado | [6 empty] | Ejemplos | Lana densidad
| Cielo | [7 empty] | poliestireno densidad
Muro
|  | densidad | espesor (m) | cond λ (W/(mK)) | R100 | Exigencia R100 | ORIGEN λ
R100 Capa 1 | Lana de vidrio | 12 | 0.08 | 0.041 | 195.122 | ok, cumple para muro | manual reglam.
R100 Capa 2 | Poliestireno | 10 | 0.04 | 0.043 | 93.02326 |  | NCh 853-2007
288.1452
|  | densidad | espesor (m) | cond λ (W/(mK)) | R100 | Exigencia R100 | ORIGEN λ
R100 Capa 1 | Lana de vidrio | 12 | 0.05 | 0.041 | 121.9512 | ok, cumple para muro | manual reglam.
R100 Capa 2 | Poliestireno | 15 | 0.07 | 0.0413 | 169.4915 |  | NCh 853-2007
291.4427
Manual de aplicación reglamentación térmica, parte 4 Soluciones constructivas genéricas